## Sheet1
现行有效耐火材料标准目录（2018.12.26）
一、 | 基础标准
1、 | GB/T 2992.1-2011 | 耐火砖形状尺寸 第1部分：通用砖
2、 | GB/T 2992.2-2014 | 耐火砖形状尺寸 第2部分：耐火砖砖形及砌体术语
3、 | GB/T 10325-2012 | 定形耐火制品验收抽样检验规则
4、 | GB/T 10326-2016 | 定形耐火制品尺寸、外观及断面的检查方法
5、 | GB 12434-2008 | 耐火材料企业防尘规程
6、 | GB/T 13794-2017 | 标准测温锥 | 实施日期2018-08-01
7、 | GB/T 15545-1995 | 不定形耐火材料包装、标志、运输、储存和质量证明书的一般规定
8、 | GB/T 16546-1996 | 定形耐火制品包装、标志、运输、储存和质量证明书的一般规定
9、 | GB/T 16763-2012 | 定形隔热耐火制品分类
10、 | GB/T 17105-2008 | 铝硅系致密定形耐火制品分类
11、 | GB/T 17617-2018 | 耐火原料抽样检验规则 | 实施日期2019-01-01
12、 | GB/T 17912-2014 | 回转窑用耐火砖形状尺寸
13、 | GB/T 18257-2000 | 回转窑用耐火砖热面标记
14、 | GB/T 18930-2002 | 耐火材料术语
15、 | GB/T 18931-2008 | 残碳量小于7%的碱性致密定形耐火制品分类
16、 | GB/T 20511-2006 | 耐火制品分型规则
17、 | GB/T 30757-2014 | 残碳量7%~50%的碱性致密定形耐火制品分类
18、 | GB/T 30870-2014 | 特种致密定形耐火制品分类
19、 | YB/T 060-2018 | 炼钢转炉用耐火砖形状尺寸 | 实施日期2018-07-01
20、 | YB/T 2217-2018 | 球顶耐火砖形状尺寸 | 实施日期2018-07-01
21、 | YB/T 4014-1991(2012) | 玻璃窑用致密定形耐火制品分类
22、 | YB/T 4016-1991(2012) | 玻璃窑用耐火制品抽样和验收方法
23、 | YB/T 4017-1991(2012) | 玻璃窑用耐火制品形状尺寸 硅砖
24、 | YB/T 4198-2009（2017） | 钢包用耐火砖形状尺寸
25、 | YB/T 4638-2018 | 顶燃式热风炉用耐火材料技术规范 | 实施日期2018-07-01
26、 | YB/T 5012-2009（2017） | 高炉及热风炉用砖形状尺寸
27、 | YB/T 5018-1993(2012) | 炼钢电炉顶用砖形状尺寸 复审结论中没找到
28、 | YB/T 5110-1993(2012) | 浇注用耐火砖形状尺寸
29、 | YB/T 5113-1993（2009） | 盛钢桶内铸钢用耐火砖形状尺寸
30、 | JC/T 2127-2012 | 建材工业用不定形耐火材料施工及验收规范
31、 | JC/T 2196-2013 | 水泥回转窑用耐火材料使用规程
二、 | 原料标准
32、 | GB 201-2000 | 铝酸盐水泥
33、 | GB/T 2273-2007 | 烧结镁砂
34、 | GB/T 2478-2008 | 普通磨料 棕刚玉
35、 | GB/T 2479-2008 | 普通磨料 白刚玉
36、 | GB/T 2480-2008 | 普通磨料 碳化硅
37、 | GB/T 2881-2014 | 工业硅
38、 | GB/T 3518-2008 | 鳞片石墨
39、 | GB/T 21236-2007 | 电炉回收二氧化硅微粉
40、 | GB/T 26563-2011 | 电熔氧化锆
41、 | GB/T 26564-2011 | 镁铝尖晶石
42、 | GB/T 32832-2016 | 矾土基耐火均质料
43、 | YB/T 101-2005 | 电炉炉底用MgO-CaO-Fe2O3系合成料
44、 | YB/T 102-2007 | 耐火材料用电熔刚玉
45、 | YB/T 132-2007 | 电熔镁铬砂
46、 | YB/T 834-1987 | 锆英石精矿
47、 | YB/T 4032-2010 （2017） | 蓝晶石 硅线石 红柱石
48、 | YB/T 4066-1991 | 铬精矿
49、 | YB/T 4131-2014 （2017） | 耐火材料用酚醛树脂
50、 | YB/T 4216-2010（2017） | 烧结刚玉
51、 | YB/T 4449-2014（2017） | 耐火材料用烧结镁橄榄石
52、 | YB/T 5057-1993（2017） | 铝土矿石技术条件
53、 | YB/T 5179-2005 | 高铝矾土熟料
54、 | YB/T 5207-2005 （2017） | 硬质粘土熟料
55、 | YB/T 5265-2007 | 耐火材料用铬矿石
56、 | YB/T 5266-2004 | 电熔镁砂
57、 | YB/T 5267-2013（2017） | 莫来石
58、 | YB/T 5268- 2014（2017） | 硅石
59、 | YB/T 5278-2007 | 白云石
60、 | YS/T 89-2011 （2017） | 煅烧α型氧化铝
61、 | JB/T 7986-2017 | 普通磨料 铬刚玉
三、 | 致密定形耐火制品
硅质耐火制品
62、 | GB/T 2608-2012 | 硅砖
63、 | YB/T 4548-2016 | 蜡石砖
64、 | YB/T 4076-1991(2017) | 连铸用熔融石英质耐火制品
65、 | YB/T 4578-2016 | 熔融石英砖
66、 | JC/T 616-2003(2009) | 玻璃窑用优质硅砖
粘土质耐火制品
67、 | GB/T 34188-2017 | 粘土质耐火砖 | 实施日期2018-04-01
68、 | YB/T 4168-2007 | 焦炉用粘土砖及半硅砖
69、 | YB/T 5106-2009 （2017） | 粘土质耐火砖
70、 | YB/T 5107-2004（2017） | 热风炉用粘土砖
71、 | JC/T 496-2007（2017） | 水泥窑用耐碱砖
72、 | JC/T 638-2013（2017） | 玻璃窑用低气孔率粘土砖
73、 | JB/T 3649.1-1994(2005) | 电阻炉用耐火制品 粘土质耐火制品
74、 | 高铝质耐火制品
75、 | GB/T 2988-2012 | 高铝砖
76、 | YB/T 4129-2005（2017） | 塑性相复合刚玉砖
77、 | YB/T 4134-2011（2017） | 微孔刚玉砖
78、 | YB/T 4577-2016 | 抗渗透高铝砖
79、 | YB/T 4693-2018 | 活性石灰回转窑用不烧衬砖 | 实施日期2019-04-01
80、 | JC/T 350-2013（2017） | 磷酸盐结合高铝质砖
81、 | JC/T 494-2013（2017） | 玻璃熔窑用熔铸氧化铝耐火制品
82、 | JC/T 1063-2007 | 水泥窑用抗剥落高铝砖
83、 | JB/T 3649.2-1994(2005) | 电阻炉用耐火制品 高铝质耐火制品
碱性耐火制品
84、 | GB/T 2275-2017 | 镁砖和镁铝砖 | 实施日期2018-08-01
85、 | GB/T 22589-2017 | 镁碳砖 | 实施日期2018-08-01
86、 | YB/T 4116-2018 | 镁钙砖 | 实施日期2019-04-01
87、 | YB/T 4446-2014（2017） | 石灰窑用镁铝尖晶石砖
88、 | YB/T 4499-2016 | RH精炼炉用无铬碱性砖
89、 | YB/T 5011-2014（2017） | 镁铬砖
90、 | JC/T 497-2013（2017） | 建材工业窑炉用直接结合镁铬砖
91、 | JC/T 924-2003 （2009） | 玻璃窑用镁砖（MgO≥95%）
92、 | JC/T 2231-2014（2017） | 水泥窑用镁铁铝尖晶石耐火砖
特种耐火制品
93、 | GB/T 23293-2009 | 氮化物结合耐火制品及其配套耐火泥浆
94、 | GB/T 23294-2009 | 耐磨耐火材料
95、 | GB/T 30759-2014 | 高铬砖
96、 | GB/T 35845-2018 | 莫来石质隔热耐火砖 | 实施日期2019-01-01
97、 | YB/T 007-2003（2008） | 连铸用铝炭质耐火制品
98、 | YB/T 113-1997（2017） | 烧成微孔铝炭砖
99、 | YB/T 164-2009（2017） | 铁水预处理用Al2O3-SiC-C砖
100、 | YB/T 165-2018 | 铝镁碳砖和镁铝碳砖 | 实施日期2018-07-01
101、 | YB/T 4075-2013 （2017） | 锆质定径水口
102、 | YB/T 4111-2002（2008） | 铸口砖及座砖
103、 | YB/T 4118-2016 | 精炼钢包用透气转和座砖
104、 | YB/T 4128-2014（2017） | 热风炉陶瓷燃烧器用耐火砖
105、 | YB/T 4167-2007 | 烧成铝碳化硅砖
106、 | YB/T 4232-2010（2017） | 球式热风炉用耐火球
107、 | YB/T 4348-2013（2017） | 刚玉砖
108、 | YB/T 4350-2013 （2017） | 铬刚玉砖
109、 | YB/T 4381-2014（2017） | 刚玉-莫来石砖
110、 | YB/T 4439-2014（2017） | 加热炉用高铝质锚固砖
111、 | YB/T 4440-2014（2017） | 转炉和电炉用透气砖
112、 | YB/T 4444-2014（2017） | 炭素焙烧炉用耐火砖
113、 | YB/T 4445-2014（2017） | 石灰窑用高纯莫来石砖
114、 | YB/T 4447-2014（2017） | 干熄焦炉用耐火制品
115、 | YB/T 4549-2016 | 堇青石-莫来石窑具
116、 | YB/T 4636-2018 | 高炉热风管系用耐火材料 | 实施日期2018-07-01
117、 | YB/T 4637-2018 | 莫来石质流钢砖 | 实施日期2018-07-01
118、 | YB/T 4639-2018 | 热风炉用红柱石砖 | 实施日期2018-07-01
119、 | YB/T 4692-2018 | 低导热多层复合莫来石砖 | 实施日期2019-04-01
120、 | YB/T 5049-2009 | 滑板砖
121、 | JC/T 493-2015（2017） | 玻璃熔窑用熔铸锆刚玉耐火制品
122、 | JC/T 495-2013（2017） | 玻璃熔窑用致密锆英石砖
123、 | JC/T 925-2003（2009） | 玻璃窑用烧结AZS砖
124、 | JC/T 926-2003 （2009） | 浮法玻璃窑用锡槽底砖
125、 | JC/T 1064-2007 （2017） | 水泥窑用硅莫砖
126、 | JC/T 2197-2013（2017） | 水泥窑用硅莫红砖
127、 | JB/T 3649.6-1994(2005) | 电阻炉用耐火制品 抗渗碳质耐火制品
四、 | 隔热耐火制品
128、 | GB/T 3003-2017 | 耐火纤维及制品 | 实施日期2018-08-01
129、 | GB/T 3994-2013 | 粘土质隔热耐火砖
130、 | GB/T 3995-2014 | 高铝质隔热耐火砖
131、 | GB/T 10699-2015 | 硅酸钙绝热制品
132、 | YB/T 386-1994（2011） | 硅质隔热耐火砖
133、 | JB/T 3649.3-1994(2005) | 电阻炉用用耐火制品 粘土质隔热耐火制品
134、 | JB/T 3649.4-1994(2005) | 电阻炉用用耐火制品 高铝质隔热耐火制品
135、 | JB/T 3649.5-1994(2005) | 电阻炉用用耐火制品 氧化铝质隔热耐火制品
五、 | 不定形耐火材料
耐火泥浆
136、 | GB/T 2994-2008 | 高铝质耐火泥浆
137、 | GB/T 14982-2008 | 粘土质耐火泥浆
138、 | YB/T 114-2016 | 硅酸铝质隔热耐火泥浆
139、 | YB/T 134-2015 | 高温红外辐射环保型涂料
140、 | YB/T 150-2016 | 耐火缓冲泥浆
141、 | YB/T 384-2011 | 硅质耐火泥浆
142、 | YB/T 4121-2018 | 中间包用碱性涂料 | 实施日期2018-07-01
143、 | YB/T 4351-2013 | 铝碳质泥浆
144、 | YB/T 4438-2014（2017） | 硅溶胶结合系列灌注料
145、 | YB/T 4443-2014（2017） | 炭素焙烧炉用高温胶泥
146、 | YB/T 4501-2016 | 耐磨耐火涂抹料
147、 | YB/T 4502-2016 | 转炉热态修补料
148、 | YB/T 5009-2011（2017） | 镁质、镁铝质、镁铬质耐火泥浆
149、 | JC/T 2159-2012 （2017） | 水泥窑系统用特种耐火胶泥
耐火浇注料
150、 | GB/T 22590-2008 | 轧钢加热炉用耐火浇注料
151、 | YB/T 116-1997（2017） | 耐热钢纤维增强耐火浇注料炉辊
152、 | YB/T 4110-2009 （2017） | 铝镁耐火浇注料
153、 | YB/T 4120-2018 | 中间包用挡渣堰 | 实施日期2018-07-01
154、 | YB/T 4126-2012 （2017） | 高炉出铁沟浇注料
155、 | YB/T 4193-2009 （2017） | 抗结皮耐火浇注料
156、 | YB/T 4194-2018 | 高炉内衬维修用喷涂料 | 实施日期2019-04-01
157、 | YB/T 4195-2009 | 防爆裂快速烘烤耐火浇注料
158、 | YB/T 4197-2009 | 自流耐火浇注料
159、 | YB/T 4275-2012 （2017） | 混铁炉用耐火浇注料
160、 | YB/T 4319-2012 （2017） | 高炉基建用炭质捣打料
161、 | YB/T 4320-2012 （2017） | 炭素焙烧炉用不定形耐火材料
162、 | YB/T 4352-2013 | 耐热混凝土
163、 | YB/T 4418-2014 | 出铁沟用再生浇注料和捣打料
164、 | YB/T 4437-2014（2017） | 高炉送风支管浇注料
165、 | YB/T 4500-2016 | 焦炉用大型表面复合预制件
166、 | YB/T 4576-2016 | 大型球团回转窑用浇注料及预制砖
167、 | YB/T 4671-2018 | 钢包喷注料 | 实施日期2019-04-01
168、 | YB/T 4672-2018 | 铝硅系轻质喷涂料 | 实施日期2019-04-01
169、 | YB/T 4690-2018 | 高炉基建用耐火喷涂料 | 实施日期2019-04-01
170、 | YB/T 4691-2018 | 热风炉基建用耐火喷涂料 | 实施日期2019-04-01
171、 | YB/T 5083-2014 （2017） | 粘土质和高铝质致密耐火浇注料
172、 | JC/T 498-2013（2017） | 高强度耐火浇注料
173、 | JC/T 499-2013（2017） | 钢纤维增强耐火浇注料
174、 | JC/T 708-2013（2017） | 耐碱耐火浇注料
175、 | JC/T 807-2013（2017） | 轻质耐碱浇注料
176、 | JC/T 2160-2012（2017） | 水泥窑用高强莫来石耐火浇注料
177、 | 耐火可塑料
178、 | YB/T 4153—2006（2011） | 高炉用非水系压入料
179、 | YB/T 4196-2018 | 高炉用无水炮泥 | 实施日期2019-04-01
180、 | YB/T 4349-2013 | 高炉用碳化硅-碳质捣打料
181、 | YB/T 5115-2014 （2017） | 粘土质和高铝质耐火可塑料
耐火干式料
| YB/T 4640-2018 | 中间包、感应炉用耐火干式料 | 实施日期2018-07-01
六、 | 物理试验方法
182、 | GB/T 2997-2015 | 致密定形耐火制品体积密度、显气孔率和真气孔率试验方法
183、 | GB/T 2998-2015 | 定形隔热耐火制品体积密度和真气孔率试验方法
184、 | GB/T 2999-2016 | 耐火材料 颗粒体积密度试验方法
185、 | GB/T 3000-2016 | 致密定形耐火制品透气度试验方法
186、 | GB/T 3001-2017 | 耐火材料 常温抗折强度 试验方法 | 实施日期2018-08-01
187、 | GB/T 3002-2017 | 耐火材料 高温抗折强度试验方法 | 实施日期2018-08-01
188、 | GB/T 3007-2017 | 耐火材料 含水量试验方法 | 实施日期2018-08-01
189、 | GB/T 4513.1-2015 | 不定形耐火材料 第1部分：介绍和分类
190、 | GB/T 4513.2-2017 | 不定形耐火材料 第2部分:取样 | 实施日期2018-09-01
191、 | GB/T 4513.3-2017 | 不定形耐火材料 第3部分:基本特性 | 实施日期2018-09-01
192、 | GB/T 4513.4-2017 | 不定形耐火材料 第4部分：浇注料流动性的测定 | 实施日期2018-09-01
193、 | GB/T 4513.5-2017 | 不定形耐火材料 第5部分：试样制备和预处理 | 实施日期2018-09-01
194、 | GB/T 4513.6-2017 | 不定形耐火材料 第6部分：物理性能的测定 | 实施日期2018-09-01
195、 | GB/T 4513.7-2017 | 不定形耐火材料 第7部分：预制件的测试 | 实施日期2018-09-01
196、 | GB/T 4513.8-2017 | 不定形耐火材料 第8部分：特殊性能的测定 | 实施日期2018-09-01
197、 | GB/T 5071-2013 | 耐火材料 真密度试验方法
198、 | GB/T 5072-2008 | 耐火材料 常温耐压强度试验方法
199、 | GB/T 5073-2005 | 耐火材料 压蠕变试验方法
200、 | GB/T 5988-2007 | 耐火材料 加热永久线变化试验方法
201、 | GB/T 5989-2008 | 耐火材料 荷重软化温度试验方法 示差升温法
202、 | GB/T 5990-2006 | 耐火材料 导热系数试验方法（热线法）
203、 | GB/T 7320-2018 | 耐火材料 热膨胀试验方法 | 实施日期2019-04-01
204、 | GB/T 7321-2017 | 定形耐火制品试样制备方法 | 实施日期2018-08-01
205、 | GB/T 7322-2017 | 耐火材料 耐火度试验方法 | 实施日期2018-08-01
206、 | GB/T 8931-2007 | 耐火材料 抗渣性试验方法
207、 | GB/T 14983-2008 | 耐火材料 抗碱性试验方法
208、 | GB/T 17601-2008 | 耐火材料 耐硫酸侵蚀试验方法
209、 | GB/T 17732-2008 | 致密定形含碳耐火制品试验方法
210、 | GB/T 17911-2018 | 耐火材料 陶瓷纤维制品试验方法 | 实施日期2019-04-01
211、 | GB/T 18301-2012 | 耐火材料 常温耐磨性试验方法
212、 | GB/T 22459.1-2008 | 耐火泥浆 第1部分：稠度试验方法（锥入度法）
213、 | GB/T 22459.2-2008 | 耐火泥浆 第2部分：稠度试验方法（跳桌法）
214、 | GB/T 22459.3-2008 | 耐火泥浆 第3部分：粘接时间试验方法
215、 | GB/T 22459.4-2008 | 耐火泥浆 第4部分：常温抗折粘接强度试验方法
216、 | GB/T 22459.5-2008 | 耐火泥浆 第5部分：粒度分布（筛分析）试验方法
217、 | GB/T 22459.6-2008 | 耐火泥浆 第6部分：预搅拌泥浆含水量试验方法
218、 | GB/T 22459.7-2008 | 耐火泥浆 第7部分：高温性能试验方法
219、 | GB/T 22588-2008 | 闪光法测量热扩散系数或导热系数
220、 | GB/T 24201-2009 | 高炉炭块抗铁水熔蚀性试验方法
221、 | GB/T 29650-2013 | 耐火材料 抗一氧化碳试验方法
222、 | GB/T 30758-2014 | 耐火材料 动态杨氏模量试验方法（脉冲激振法）
223、 | GB/T 30873-2014 | 耐火材料 抗热震性试验方法
224、 | GB/T 32283-2015 | 窑炉上部用耐火材料抗气体腐蚀性试验方法
225、 | GB/T 32833-2016 | 隔热耐火砖抗剥落性试验方法
226、 | GB/T 34186-2017 | 耐火材料 高温动态杨氏模量试验方法(脉冲激振法) | 实施日期2018-08-01
227、 | GB/T 34217-2017 | 耐火材料 高温抗扭强度试验方法 | 实施日期2018-08-01
228、 | GB/T 34218-2017 | 耐火材料 高温耐压强度试验方法 | 实施日期2018-08-01
229、 | GB/T 34219-2017 | 耐火材料 常温抗拉强度试验方法 | 实施日期2018-08-01
230、 | GB/T 34220-2017 | 耐火材料 高温抗拉强度试验方法 | 实施日期2018-08-01
231、 | GB/T 36133-2018 | 耐火材料 导热系数试验方法（铂电阻温度计法） | 实施日期2019-04-01
232、 | GB/T 36134-2018 | 不定形耐火材料 抗爆裂性试验方法 | 实施日期2019-04-01
233、 | YB/T 118-1997(2008) | 耐火材料气孔孔径分布试验方法
234、 | YB/T 172-2000(2017) | 硅砖定量相分析 X射线衍射法
235、 | YB/T 173-2000(2017) | 含炭耐火制品常温比电阻试验方法
236、 | YB/T 185-2017 | 连铸保护渣黏度试验方法
237、 | YB/T 186-2014 （2017） | 连铸保护渣熔化温度试验方法
238、 | YB/T 187-2017 | 连铸保护渣堆积密度试验方法
239、 | YB/T 188-2017 | 连铸保护渣粒度分布试验方法
240、 | YB/T 189-2014 （2017） | 连铸保护渣水分含量（110℃）测定试验方法
241、 | YB/T 370-2016 | 耐火制品荷重软化温度试验方法（非示差-升温法）
242、 | YB/T 376.3-2004（2010） | 耐火制品 抗热震性试验方法 第3部分：水急冷—裂纹判定法
243、 | YB/T 2203-1998 | 耐火浇注料荷重软化温度试验方法（非示差-升温法）
244、 | YB/T 2208-1998(2017) | 耐火浇注料高温耐压强度试验方法
245、 | YB/T 2429-2009 | 耐火材料用结合粘土可塑性检验方法
246、 | YB/T 4018-1991(2008) | 耐火制品抗热震性试验方法
247、 | YB/T 4115-2003(2017) | 功能耐火材料通气量试验方法
248、 | YB/T 4117-2003(2017) | 致密耐火浇注料抗爆裂性试验方法
249、 | YB/T 4130-2005（2017） | 耐火材料 导热系数试验方法（水流量平板法）
250、 | YB/T 4161-2007（2017） | 耐火材料 抗熔融冰晶石电解液侵蚀试验方法
251、 | YB/T 5116-1993(2017) | 粘土质和高铝质耐火可塑料试样制备方法
252、 | YB/T 5119-1993(2017) | 粘土质和高铝质耐火可塑料可塑性指数试验方法
253、 | YB/T 5180-2005 | 硬质粘土和高铝矾土熟料杂质检验方法
254、 | YB/T 5200-1993(2017) | 致密耐火浇注料 显气孔率和体积密度试验方法
255、 | YB/T 5202.1-2003(2017) | 不定形耐火材料试样制备方法 第1部分：耐火浇注料
256、 | YB/T 5204-1993(2017) | 致密耐火浇注料 筛分析试验方法
257、 | JC/T 639-2013（2017） | 玻璃熔窑用耐火材料气泡析出率试验方法
258、 | JC/T 805-2013 （2017） | 玻璃熔窑用耐火材料中玻璃相渗出温度试验方法
259、 | JC/T 806-2013 （2017） | 玻璃熔窑用耐火材料静态下抗玻璃液侵蚀试验方法
260、 | JC/T 808-2013 （2017） | 硅铝质耐火浇注料耐碱性试验方法
261、 | JC/T 2123-2012（2017） | 耐火浇注料标准脱模时间试验方法
| JB/T 3648.1-1994 | 电炉用耐火制品试验方法 定形隔热耐火制品的热震稳定性
七、 | 化学分析方法
262、 | GB/T 3043-2000(2004) | 棕刚玉 化学分析方法
263、 | GB/T 3044-2007 | 白刚玉、铬刚玉 化学分析方法
264、 | GB/T 3045-2017 | 普通磨料 碳化硅化学分析方法 | 实施日期2018-07-01
265、 | GB/T 3521-2008 | 石墨化学分析方法
266、 | GB/T 4984-2007 | 含锆耐火材料化学分析方法
267、 | GB/T 5069-2015 | 镁铝系耐火材料化学分析方法
268、 | GB/T 5070-2015 | 含铬耐火材料化学分析方法
269、 | GB/T 6609.2-2009 | 氧化铝化学分析方法和物理性能测定方法 第2部分：300℃和1000℃质量损失的测定
270、 | GB/T 6609.3-2004 | 氧化铝化学分析方法和物理性能测定方法 钼蓝光度法测定二氧化硅含量
271、 | GB/T 6609.4-2004 | 氧化铝化学分析方法和物理性能测定方法 邻二氮杂菲光度法测定三氧化二铁含量
272、 | GB/T 6609.5-2004 | 氧化铝化学分析方法和物理性能测定方法 氧化钠含量的测定
273、 | GB/T 6609.6-2004 | 氧化铝化学分析方法和物理性能测定方法 火焰光度法测定氧化钾含量
274、 | GB/T 6609.7-2004 | 氧化铝化学分析方法和物理性能测定方法 二安替吡啉甲烷光度测定法二氧化钛含量
275、 | GB/T 6609.8-2004 | 氧化铝化学分析方法和物理性能测定方法 二苯基碳酰二肼光度法测定三氧化二铬含量
276、 | GB/T 6609.9-2004 | 氧化铝化学分析方法和物理性能测定方法 新亚铜灵光度法测定氧化铜含量
277、 | GB/T 6609.10-2004 | 氧化铝化学分析方法和物理性能测定方法 苯甲酰苯基羟胺萃取光度法测定五氧化二钒含量
278、 | GB/T 6609.11-2004 | 氧化铝化学分析方法和物理性能测定方法 火焰原子吸收光谱法测定一氧化锰含量
279、 | GB/T 6609.12-2004 | 氧化铝化学分析方法和物理性能测定方法 火焰原子吸收光谱法测定氧化锌含量
280、 | GB/T 6609.13-2004 | 氧化铝化学分析方法和物理性能测定方法 火焰原子吸收光谱法测定氧化钙含量
281、 | GB/T 6609.14-2004 | 氧化铝化学分析方法和物理性能测定方法 镧-茜素络合酮分光光度法测定氟含量
282、 | GB/T 6609.15-2004 | 氧化铝化学分析方法和物理性能测定方法 硫氰酸铁光度法测定氯含量
283、 | GB/T 6609.16-2004 | 氧化铝化学分析方法和物理性能测定方法 姜黄素分光光度法测定三氧化二硼含量
284、 | GB/T 6609.17-2004 | 氧化铝化学分析方法和物理性能测定方法 钼蓝分光光度法测定五氧化二磷含量
285、 | GB/T 6609.18-2004 | 氧化铝化学分析方法和物理性能测定方法 N,N-二甲基对苯二胺分光光度法测定硫酸银含量
286、 | GB/T 6609.19-2004 | 氧化铝化学分析方法和物理性能测定方法 火焰原子吸收光谱法测定氧化锂含量
287、 | GB/T 6609.20-2004 | 氧化铝化学分析方法和物理性能测定方法 火焰原子吸收光谱法测定氧化镁含量
288、 | GB/T 6609.21-2004 | 氧化铝化学分析方法和物理性能测定方法 丁基罗丹明B分光光度法测定三氧化二镓含量
289、 | GB/T 6609.22-2004 | 氧化铝化学分析方法和物理性能测定方法 取样
290、 | GB/T 6609.23-2004 | 氧化铝化学分析方法和物理性能测定方法 试样的制备和贮存
291、 | GB/T 6609.24-2004 | 氧化铝化学分析方法和物理性能测定方法 安息角的测定
292、 | GB/T 6609.25-2004 | 氧化铝化学分析方法和物理性能测定方法 松装密度的测定
293、 | GB/T 6609.26-2004 | 氧化铝化学分析方法和物理性能测定方法 有效密度的测定 比重瓶法
294、 | GB/T 6609.27-2004 | 氧化铝化学分析方法和物理性能测定方法 有效密度的测定 第27部分：粒度分析筛选法
295、 | GB/T 6609.28-2004 | 氧化铝化学分析方法和物理性能测定方法 小于60μm的细粉末粒度分布的测定 湿筛法
296、 | GB/T 6609.29-2004 | 氧化铝化学分析方法和物理性能测定方法 吸附指数的测定
297、 | GB/T 6609.30-2004 | 氧化铝化学分析方法和物理性能测定方法 第30部分：X射线荧光光谱法测定微量元素含量
298、 | GB/T 6609.31-2004 | 氧化铝化学分析方法和物理性能测定方法 第31部分：流动角的测定
299、 | GB/T 6609.32-2004 | 氧化铝化学分析方法和物理性能测定方法 第32部分：α-三氧化二铝含量的测定X-射线衍射法
300、 | GB/T 6609.33-2004 | 氧化铝化学分析方法和物理性能测定方法 第33部分：磨损指数的测定
301、 | GB/T 6609.34-2009 | 氧化铝化学分析方法和物理性能测定方法 第34部分：三氧化二铝含量的计算方法
302、 | GB/T 6609.35-2004 | 氧化铝化学分析方法和物理性能测定方法 第35部分：比表面面积的测定 氮吸附法
303、 | GB/T 6609.36-2004 | 氧化铝化学分析方法和物理性能测定方法 第36部分：流动时间的测定
304、 | GB/T 6609.37-2004 | 氧化铝化学分析方法和物理性能测定方法 第37部分：粒度小于20μm颗粒含量的测定
305、 | GB/T 6900-2016 | 铝硅系耐火材料化学分析方法
306、 | GB/T 6901-2017 | 硅质耐火材料化学分析方法 | 实施日期2018-08-01
307、 | GB/T 14849.1-2007 | 工业硅化学分析方法 第1部分：铁含量的测定 1，10-二氮杂菲分光光度法
308、 | GB/T 14849.2-2007 | 工业硅化学分析方法 第2部分：铝含量的测定 铬天青-S分光光度法
309、 | GB/T 14849.3-2007 | 工业硅化学分析方法 第3部分：钙含量的测定
310、 | GB/T 14849.4-2014 | 工业硅化学分析方法 第4部分：杂质元素含量的测定 电感耦合等离子体原子发射光谱法
311、 | GB/T 16555-2017 | 含碳、碳化硅、氮化物耐火材料化学分析方法 | 实施日期2018-08-01
312、 | GB/T 21114-2007 | 耐火材料 X射线荧光光谱化学分析 - 熔铸玻璃片法
313、 | GB/T 24193-2009 | 铬矿石和铬精矿 铝、铁、镁和硅含量的测定 电感耦合等离子体原子发射光谱法
314、 | GB/T 24220-2009 | 铬矿石 分析样品中湿存水的测定 重量法
315、 | GB/T 24221-2009 | 铬矿石 钙和镁含量的测定EDTA滴定法
316、 | GB/T 24222-2009 | 铬矿石 交货批水分的测定
317、 | GB/T 24223-2009 | 铬矿石 磷含量的测定 还原磷钼酸盐分光光度法
318、 | GB/T 24224-2009 | 铬矿石 硫含量的测定 燃烧-中和滴定法、燃烧-碘酸钾滴定法和燃烧-红外线吸收法
319、 | GB/T 24225-2009 | 铬矿石 全铁含量的测定 还原滴定法
320、 | GB/T 24226-2009 | 铬矿石和铬精矿 钙含量的测定 火焰原子吸收光谱法
321、 | GB/T 24227-2009 | 铬矿石和铬精矿 硅含量的测定 分光光度法和重量法
322、 | GB/T 24228-2009 | 铬矿石和铬精矿 化学分析方法 通则
323、 | GB/T 24229-2009 | 铬矿石和铬精矿 铝含量的测定 络合滴定法
324、 | GB/T 24230-2009 | 铬矿石和铬精矿 铬含量的测定 滴定法
325、 | GB/T 24231-2009 | 铬矿石 镁、铝、硅、钙、钛、钒、铬、锰、铁和镍含量的测定 波长色散X射线荧光光谱法
326、 | GB/T 32177-2015 | 耐火材料中B2O3的测定
327、 | GB/T 32178-2015 | 分光法测定 含铬耐火材料中六价铬分析方法
328、 | GB/T 32179-2015 | 耐火材料化学分析 湿法、原子吸收光谱法（AAS）和电感耦合等离子体原子发射光谱法（ICP-AES）的一般要求
329、 | GB/T 34175-2017 | 耐火材料中硫含量的测定 | 实施日期2018-08-01
330、 | GB/T 34176-2017 | 邻二氮杂菲分光光度法测定耐火材料中的二价和三价铁离子化学分析方法 | 实施日期2018-09-01
331、 | GB/T 34332-2017 | 菱镁矿和白云石质耐火制品化学分析方法 | 实施日期2018-08-01
332、 | GB/T 34333-2017 | 耐火材料 电感耦合等离子体原子发射光谱(ICP-AES)分析方法 | 实施日期2018-08-01
333、 | YB/T 190.1-2015 (2017) | 连铸保护渣 二氧化硅含量的测定 高氯酸脱水重量法
334、 | YB/T 190.2-2015 (2017) | 连铸保护渣 氧化铝含量的测定 EDTA滴定法
335、 | YB/T 190.3-2015(2017) | 连铸保护渣 总钙含量的测定 EGTA滴定法
336、 | YB/T 190.4-2015 (2017) | 连铸保护渣 氧化镁含量的测定 CyDTA滴定法
337、 | YB/T 190.5-2016 (2017) | 连铸保护渣 氧化钾、氧化钠含量的测定 火焰原子吸收光谱法
338、 | YB/T 190.6-2014 (2017) | 连铸保护渣 游离碳含量的测定 燃烧气体容量法和红外线吸收法
339、 | YB/T 190.7-2014(2017) | 连铸保护渣 总碳含量的测定 燃烧气体容量法和红外线吸收法
340、 | YB/T 190.8-2014(2017) | 连铸保护渣 铁含量的测定 邻二氮杂菲分光光度法和火焰原子吸收光谱法
341、 | YB/T 190.9-2015(2017) | 连铸保护渣 氧化锂含量的测定 火焰原子吸收光谱法
342、 | YB/T 190.10-2014(2017) | 连铸保护渣 氟含量的测定 离子选择电极法
343、 | YB/T 190.11-2014(2017) | 连铸保护渣 氧化锰含量的测定 高碘酸钠（钾）分光光度法和火焰原子吸收光谱法
344、 | YB/T 190.12-2014(2017) | 连铸保护渣 三氧化二硼含量的测定 电感耦合等离子体原子发射光谱法
345、 | YB/T 190.13-2014(2017) | 连铸保护渣 二氧化硅、三氧化二铝、氧化钙、氧化镁、全铁含量的测定 波长色散X射线荧光光谱法
346、 | YB/T 4019-2006 | 轻烧氧化镁化学活性测定方法
347、 | JB/T 7995-2012 | 黑刚玉 化学分析方法